## 资质审核表
2022-2024年度外购布投标单位资质审核表
投标单位：
序号 | 投标单位应具备的条件 | 资质审核情况 | 审核依据
1 | 为塑料包装袋生产型企业，其营业执照规定的经营范围必须包含编织布、编织袋生产，须具备一般纳税人资格，可开具合规、合法、有效的含13%增值税专用发票，企业注册资本在1000万以上（含1000万） | （符合投标条件¨ 不符合投标条件¨） | 营业执照
2 | 投标单位须具备方底袋编织布生产能力，必须具有模头宽度≥1.8米高速拉丝机（设备出厂日期在2015年元月1日以后），且设备处于稳定运行状态，具备完善的内部质量管理体系，其中检测设备必须包括：智能白度测定仪、精度为0.001g的电子秤、拉力机（0-2500N）、马弗炉（最高温度1200℃）、电炉、玻璃干燥器、精度为0.0001g的电子秤。 | 高速拉丝机（设备出厂时间为： ）；（有¨ 无¨） 智能白度测定仪； （有¨ 无¨） 精度为0.001g的电子秤； （有¨ 无¨） 拉力机（0-2500N)； （有¨ 无¨） 马弗炉（最高温度1200℃）； （有¨ 无¨） 电炉； （有¨ 无¨） 玻璃干燥器； （有¨ 无¨） 精度为0.0001g的电子秤 （有¨ 无¨） | 标书资质材料及设备铭牌、现场照片
3 | 具备良好的资信状况和财务状况。是否存在因法律诉讼、经济合同纠纷等风险性问题造成影响企业正常生产经营的“企业账户冻结”、“企业法人是否被判定为失信被执行人”等情况进行判断），投标单位及主要股东不存在影响公司正常生产经营的诉讼及行政处罚案件 | （符合投标条件¨ 不符合投标条件¨） | 天眼查APP、投标单位标书
4 | 若投标申请单位中存在股权结构中含有同一股东关联、联系人或同一法人的，只接受其中一家单位参与投标报名 | （符合投标条件¨ 不符合投标条件¨） | 天眼查APP、投标单位标书
5 | 投标单位环保资质符合企业所在地环保部门日常检查要求，2022年1-6月份无环保行政处罚造成投标单位停产整顿问题 | （符合投标条件¨ 不符合投标条件¨） | 天眼查APP、投标单位标书
6 | 不接受任何个人挂靠他人企业参与投标，不接受几家单位作为联合体参与投标。 | （符合投标条件¨ 不符合投标条件¨） | 天眼查APP、投标单位标书
7 | 2020-2022年度买卖合同执行期间，在合作供应商年度综合评分不低于90分。 | （符合投标条件¨ 不符合投标条件¨） | 2020-2022年供应商年度评审报告
备注：以投标报名单位在招标公示截止日期即2022年7月13日18点前提交的书面报名材料为依据，由招标小组对所有投标单位资质进行审查，对未提供有效报名材料或资质不符合本次投标条件的投标单位实行一票否决。
资质审核结果：经评标小组认真审核，*****公司具备/不具备本次外购布投标条件，可以对其技术标进行评标。
投标小组会签：

## 评分汇总表
2022-2024年度外购布投标单位技术标评标标准
投标单位： |  | 布卷品种：
分类 | 评分项目 | 单项评分标准（按照满分100分） | 评标得分 |  | 评分依据
|  |  | 单项得分 | 总得分
技术标 （占比30%） | 模头宽度≥1.8m高速拉丝机数量 （占比20%） | 若无高速拉丝机，否决其报价；若具备，评分标准为： （1）具备1台，评80分； （2）具备2台及以上，评100分； |  |  | 以招标公示报名截止日期7月13日投标单位高速拉丝机数量为准
| 白度值 （占比10%） | 白度值合格指标为单卷值≥88，若存在单卷值＜88，判定不合格，否决其报价；若合格，评分标准为： （1）88≤白度值平均值≤90，评100分； （2）90＜白度值平均值≤92，评80分； （3）白度值平均值＞92，评60分； |  |  | 封样检测报告
| 经纬向强度（伸长率） （占比20%） | 经纬向强度合格指标为单卷值≥600N/50mm，伸长率为≥19%，若存在单卷值＜600N/50mm或伸长率＜19%，判定不合格，否决其报价；若合格，评分标准为： （1）620N/50mm≤经纬向强度平均值≤680N/50mm，且单卷值≤720N/50mm，评100分； （2）经纬向强度平均值有任意一项超出650±30N/50mm范围，或存在单卷值＞720N/50mm，评80分； （3）经纬向强度平均值两项均超出650±30N/50mm范围，评60分；
| 平方克重 （占比10%） | 平方克重合格指标为单卷值：60±2g/㎡，若存在单卷值＜58g/㎡，判定不合格，否决其报价；若合格，评分标准为： （1）58g/㎡≤平方克重平均值≤60g/㎡，评100分； （2）60g/㎡＜平方克重平均值≤62g/㎡，评80分； （3）平方克重平均值＞62g/㎡，评60分；
| 灰分值 （占比20%） | 灰分值合格指标为平均值≤12%，单卷值≤13.5%，若平均值＞12%，或单卷值＞13.5%，判定不合格，否决其报价；若合格，评分标准为： （1）11.5%≤灰分值平均值≤12%，评100分； （2）11%≤灰分值平均值≤11.5%，评80分； （3）灰分值平均值＜11%，评60分；
| 生产适用性 （占比20%） | （1）质量测试过程如存在烫伤、刮伤、收卷不齐、收卷管径不符合标准、废次品无标识等问题，每出现一项扣20分，扣完为止； （2）质量测试布卷生产过程中的基布废品率以3%为基准，每超过0.1%扣10分，所生产的包装袋在水泥用户使用过程中的破损率以0.5‰为基准，每超过0.1‰扣10分，扣完为止。 |  |  | 质量测试报告
技术标综合得分
商务标 （占比70%） | 商务标得分 | 商务标得分按照11800元/吨（含13%税到位价）作为100分基准，投标单位报价每下降或者上升50元/吨，得分按照±2分进行评分。（备注：下降或者上升幅度不足50元/吨的，不纳入计分。） |  |  | 标书报价
技术标和商务标汇总综合得分 |  | 汇总综合得分=技术标综合得分*30%+商务标*70%
总分排名
投标数量
拟中标数量